## Setembro_26
Linha | Data | Turno | Volume | Espessura | comp | Total de rejeitos | Tipo de rejeitos/CAPA | Motivo do rejeitos/CAPA | OBRIGATORIO O PREENCHIMENO DO SUBMOTIVO
MDF II | 2026-09-01 | B | 3.7489738 | 18.8 | 5578 | 13 | CAPA | Variação de Espessura | Variações de Espessura devido dificuldade de estabilizar a linha por pressão baixa na usina
MDF II | 2026-09-01 | B | 3.1722086 | 18.8 | 5578 | 11 | REJEITO | Bolhas | Bolhas devido variações da linha pela pressão da usina
MDF II | 2026-09-02 | B | 1.441913 | 18.8 | 5578 | 5 | REJEITO | Acumulo | Segundo resfriador trancou uma chapa.
MDF II | 2026-09-02 | B | 3.4605912 | 18.8 | 5578 | 12 | CAPA | Variação de Espessura | Arranque da linha com variação de peso por posição inclinada na equalizadora
MDF II | 2026-09-02 | C | 3.4605912 | 18.8 | 5578 | 12 | REJEITO | Bolhas | GRECON SILO COM PONTE
MDF II | 2026-09-02 | C | 4.0373564 | 18.8 | 5578 | 14 | CAPA | NIVEL ALTO NO SILO DE REJEITO | ARRANQUE DE LINHA
MDF II | 2026-09-03 | B | 10.9585388 | 18.8 | 5578 | 38 | CAPA | Arranque da linha | Arranque da linha com variações e nível alto no silo de rejeito
MDF II | 2026-09-03 | B | 2.5954434 | 18.8 | 5578 | 9 | REJEITO | Bolhas | Parada da prensa com material devido alarme de emergência na formadora
MDF II | 2026-09-03 | B | 1.441913 | 18.8 | 5578 | 5 | REJEITO | Bolhas | Variação de peso e umidade
MDF II | 2026-09-03 | B | 0.8651478 | 18.8 | 5578 | 3 | REJEITO | Abertura de Nariz | Metal na Linha de Formação
MDF II | 2026-09-03 | C | 1.7302956 | 18.8 | 5578 | 6 | REJEITO | Abertura de Nariz
MDF II | 2026-09-04 | C | 1.74716905 | 6.7 | 5578 | 17 | REJEITO | Acumulo | ACUMULO NO RESFRIADOR
MDF II | 2026-09-04 | C | 1.6965487 | 15.8 | 5578 | 7 | CAPA | Arranque da linha
MDF II | 2026-09-05 | B | 2.423641 | 15.8 | 5578 | 10 | REJEITO | Acumulo | ACUMULO NO RESFRIADOR
MDF II | 2026-09-05 | B | 1.4541846 | 15.8 | 5578 | 6 | REJEITO | Abertura de Nariz | ARRANQUE DE LINHA
MDF II | 2026-09-05 | C | 1.6965487 | 15.8 | 5578 | 7 | REJEITO | Abertura de Nariz | ARRANQUE DE LINHA
MDF II | 2026-09-05 | C | 1.9389128 | 15.8 | 5578 | 8 | CAPA | Arranque da linha
MDF II | 2026-09-06 | B | 0.8651478 | 18.8 | 5578 | 3 | REJEITO | Bolhas | Variação de densidade devido pressão baixa na usina
MDF II | 2026-09-06 | B | 0.8651478 | 18.8 | 5578 | 3 | REJEITO | Abertura de Nariz | Aberturas por GreCon
MDF II | 2026-09-07 | B | 2.0186782 | 18.8 | 5578 | 7 | REJEITO | Abertura de Nariz | Aberturas por GreCon
MDF II | 2026-09-11 | B | 1.6965487 | 15.8 | 5578 | 7 | REJEITO | Acumulo | ARRANQUE DE LINHA
MDF II | 2026-09-11 | B | 3.1722086 | 18.8 | 5578 | 11 | REJEITO | Bolhas | Grecon
MDF II | 2026-09-11 | B | 3.4605912 | 18.8 | 5578 | 12 | REJEITO | Acumulo | Grecon
MDF II | 2026-09-11 | B | 2.5954434 | 18.8 | 5578 | 9 | REJEITO | Abertura de Nariz | Aberturas por GreCon
MDF II | 2026-09-11 | C | 3.1722086 | 18.8 | 5578 | 11 | REJEITO | Parada de prensa cheia | 2 ACUMULO CAÇAMBA E RESFRIADOR
MDF II | 2026-09-11 | C | 8.0747128 | 18.8 | 5578 | 28 | CAPA | Abertura de Nariz | arranque de linha silo cheio com ponte 12 TB
MDF II | 2026-09-12 | B | 1.6965487 | 15.8 | 5578 | 7 | REJEITO | Abertura de Nariz | Aberturas por GreCon
MDF II | 2026-09-12 | C | 4.1201897 | 15.8 | 5578 | 17 | REJEITO | Parada de prensa cheia | TRANCOU PLACA COM BOLHA CAÇAMBA VARIAÇÃO UMIDADE SILO C/ PONTE
MDF II | 2026-09-12 | C | 2.6660051 | 15.8 | 5578 | 11 | CAPA | Abertura de Nariz | GRECON
MDF II | 2026-09-13 | B | 1.95 | 12.7 | 5578 | 10 | REJEITO | Abertura de Nariz | Aberturas por GreCon
MDF II | 2026-09-13 | B | 2.73 | 12.7 | 5578 | 14 | CAPA | Abertura de Nariz | Aberturas por GreCon
MDF II | 2026-09-13 | B | 0.73 | 15.8 | 5578 | 3 | REJEITO | Abertura de Nariz | Grecon
MDF II | 2026-09-13 | B | 1.21 | 15.8 | 5578 | 5 | CAPA | Bolhas | Arranque da linha com variações e nível alto no silo de rejeito
MDF II | 2026-09-13 | C | 3.64 | 15.8 | 5578 | 15 | CAPA | Arranque da linha | TURNO B
MDF II | 2026-09-13 | C | 1.45 | 15.8 | 5578 | 6 | CAPA | Arranque da linha
MDF II | 2026-09-13 | C | 1.45 | 15.8 | 5578 | 6 | REJEITO | Arranque da linha
MDF II | 2026-09-14 | B | 0.21 | 6.7 | 5578 | 2 | REJEITO | Abertura de Nariz | Aberturas de Nariz, Grecon e Desalinhamento da Pré-Prensa
MDF II | 2026-09-14 | C | 0.41 | 6.7 | 5578 | 4 | REJEITO | Abertura de Nariz
MDF II | 2026-09-14 | C | 0.51 | 6.7 | 5578 | 5 | CAPA | Arranque da linha
MDF II | 2026-09-15 | B | 0.58 | 18.8 | 5578 | 2 | REJEITO | Abertura de Nariz | Aberturas de Nariz, Grecon e Setup de Produção
MDF II | 2026-09-15 | B | 1.44 | 18.8 | 5578 | 5 | CAPA | Arranque da linha | Setup de Produção
MDF II | 2026-09-15 | C | 12.98 | 18.8 | 5578 | 45 | CAPA | Arranque da linha | TURNO B E TC PLACA COM BOLHA VARIAÇÃO DE UMIDADE
MDF II | 2026-09-15 | C | 0.87 | 18.8 | 5578 | 3 | REJEITO | Arranque da linha
MDF II | 2026-09-15 | C | 3.15 | 15.8 | 5578 | 13 | REJEITO | Arranque da linha | bolha e acumulo no resfriador
MDF I | 2026-09-01 | C | 1.4541846 | 15.8 | 5578 | 6 | CAPA | Arranque de Linha | 4 placas marcadas como arranque e 2 placa grossas
MDF I | 2026-09-01 | C | 1.2118205 | 15.8 | 5578 | 5 | Por abertura de Nariz toco de placa | Grecon no secador
MDF I | 2026-09-02 | A | 3.1507333 | 15.8 | 5578 | 13 | CAPA | Grecon no secador | 13 placas maracdas como capa devido a grecons prensados no turno C, pois o silo no rejeito estava cheio devido a sequencia de muitos grecons.
MDF I | 2026-09-02 | A | 4.6049179 | 15.8 | 5578 | 19 | Por abertura de Nariz toco de placa | Grecon no secador | grecons e acumulo no resfriador
MDF I | 2026-09-02 | A | 5.0896461 | 15.8 | 5578 | 21 | CAPA | Variação de umidade e peso silo rej. cheio | Silo cheio muita variação de peso e umidade alta
MDF I | 2026-09-02 | B | 7.5132871 | 15.8 | 5578 | 31 | CAPA | Variação de umidade e peso silo rej. cheio | Silo cheio muita variação de peso e umidade alta
MDF I | 2026-09-02 | C | 1.6965487 | 15.8 | 5578 | 7 | CAPA | Arranque de Linha
MDF I | 2026-09-02 | C | 2.423641 | 15.8 | 5578 | 10 | Bolha | Parada de prensa cheia | 9 placas por parada de prensa cheia devido acumulo e 2 por aberturas de nariz por grecon.
MDF I | 2026-09-03 | B | 0.7270923 | 15.8 | 5578 | 3 | Por abertura de Nariz toco de placa | Grecon no secador
MDF I | 2026-09-03 | C | 0.4847282 | 15.8 | 5578 | 2 | Inicio e Final de Produção | Grecon no secador
MDF I | 2026-09-03 | C | 0.4847282 | 15.8 | 5578 | 2 | CAPA | Bolha | Variação de umidade
MDF I | 2026-09-04 | B | 3.1507333 | 15.8 | 5578 | 13 | Chapa Grossa | Arranque de Linha | Variação de espessura após arranque de linha
MDF I | 2026-09-04 | B | 0.4847282 | 15.8 | 5578 | 2 | Por abertura de Nariz toco de placa | Grecon no secador | Toco de placa
MDF I | 2026-09-05 | B | 0.7270923 | 15.8 | 5578 | 3 | Por abertura de Nariz toco de placa | Grecon no secador | Toco de placa
MDF I | 2026-09-05 | B | 0.4847282 | 15.8 | 5578 | 2 | CAPA | Variação de Peso na Formadora
MDF I | 2026-09-05 | B | 1.2118205 | 15.8 | 5578 | 5 | Inicio e Final de Produção | Abertura de nariz | Toco de placas
MDF I | 2026-09-06 | C | 2.6660051 | 15.8 | 5578 | 11 | CAPA | Arranque de Linha | Capas devido a ocilações na espessura devido arranque linha e prensa fria.
MDF I | 2026-09-06 | C | 0.2423641 | 15.8 | 5578 | 1 | Inicio e Final de Produção | Arranque de Linha
MDF I | 2026-09-07 | B | 1.2118205 | 15.8 | 5578 | 5 | Bolha | Linha estabilizada | Pressão positiva na prensa com umidade e linha estabilizada
MDF I | 2026-09-07 | B | 1.9389128 | 15.8 | 5578 | 8 | Chapa Grossa | Arranque de Linha
MDF I | 2026-09-07 | C | 0.9694564 | 15.8 | 5578 | 4 | CAPA | Arranque de Linha
MDF I | 2026-09-07 | C | 1.2118205 | 15.8 | 5578 | 5 | Por abertura de Nariz toco de placa | Grecon no secador
MDF I | 2026-09-08 | B | 0.7270923 | 15.8 | 5578 | 3 | Por abertura de Nariz toco de placa | Grecon no secador
MDF I | 2026-09-08 | B | 1.6965487 | 15.8 | 5578 | 7 | Bolha Interna | Grecon no secador
MDF I | 2026-09-08 | C | 0.2423641 | 15.8 | 5578 | 1 | Por abertura de Nariz toco de placa | Grecon no secador
MDF I | 2026-09-09 | B | 1.9389128 | 15.8 | 5578 | 8 | Rejeito | Acumulo
MDF I | 2026-09-09 | B | 1.4541846 | 15.8 | 5578 | 6 | Rejeito | Abertura de nariz | Toco de placa
MDF I | 2026-09-09 | B | 1.9389128 | 15.8 | 5578 | 8 | CAPA | Grecon no secador
MDF I | 2026-09-09 | C | 4.1201897 | 15.8 | 5578 | 17 | CAPA | Grecon no secador | 10 Placas marcadas pelo Turno B e 7 marcadas de arranque no turno C
MDF I | 2026-09-09 | C | 0.4847282 | 15.8 | 5578 | 2 | Por abertura de Nariz toco de placa | Grecon no secador
MDF I | 2026-09-09 | C | 0.8651478 | 18.8 | 5578 | 3 | CAPA | Arranque de Linha | Arranques marcados por troca de produção.
MDF I | 2026-09-09 | C | 0.2883826 | 18.8 | 5578 | 1 | Por abertura de Nariz toco de placa | Grecon no secador
MDF I | 2026-09-10 | A | 0.8651478 | 18.8 | 5578 | 3 | Por abertura de Nariz toco de placa | Grecon no secador
MDF I | 2026-09-10 | B | 2.3070608 | 18.8 | 5578 | 8 | Por abertura de Nariz toco de placa | Abertura de nariz | Toco de placa
MDF I | 2026-09-10 | B | 5.1908868 | 18.8 | 5578 | 18 | CAPA | Parada de prensa cheia | 10 PLACAS COM VARIAÇÃO DE ESPESSURA
MDF I | 2026-09-10 | C | 1.9389128 | 15.8 | 5578 | 8 | Bolha | Parada de prensa cheia | Desalinhamento na cinta inferior da Prensa
MDF I | 2026-09-10 | C | 1.4541846 | 15.8 | 5578 | 6 | CAPA | Arranque de Linha
MDF I | 2026-09-11 | A | 0.7270923 | 15.8 | 5578 | 3 | Por abertura de Nariz toco de placa | Abertura de nariz | aberturas de nariz por grecon
MDF I | 2026-09-11 | B | 7.7556512 | 15.8 | 5578 | 32 | CAPA | Arranque de Linha | Capas devido a ocilações na espessura devido arranque linha e prensa fria.
MDF I | 2026-09-11 | C | 2.1812769 | 15.8 | 5578 | 9 | CAPA | Arranque de Linha
MDF I | 2026-09-11 | C | 1.2118205 | 15.8 | 5578 | 5 | Por abertura de Nariz toco de placa | Abertura de nariz
MDF I | 2026-09-12 | B | 1.9389128 | 15.8 | 5578 | 8 | CAPA | Arranque de Linha | Variação de umidade e peso após arranque do refinador
MDF I | 2026-09-12 | B | 1.4541846 | 15.8 | 5578 | 6 | Rejeito | Abertura de nariz | Grecon no secador
MDF I | 2026-09-12 | B | 1.9389128 | 15.8 | 5578 | 8 | CAPA | Arranque de Linha
MDF I | 2026-09-12 | B | 1.6965487 | 15.8 | 5578 | 7 | Rejeito | Acumulo | Acumulo caçamba de rejeito
MDF I | 2026-09-12 | B | 0.7270923 | 15.8 | 5578 | 3 | Rejeito | Abertura de nariz | Toco de placa
MDF I | 2026-09-12 | B | 3.1507333 | 15.8 | 5578 | 13 | CAPA | Arranque de Linha | Variação de umidade e peso após arranque do refinador
MDF I | 2026-09-12 | B | 0.4847282 | 15.8 | 5578 | 2 | Rejeito | Abertura de nariz | Toco de placa
MDF I | 2026-09-14 | A | 2.423641 | 15.8 | 5578 | 10 | Por abertura de Nariz toco de placa | Grecon no secador | Grecon no secador
MDF I | 2026-09-14 | A | 14.541846 | 15.8 | 5578 | 60 | CAPA | Grecon no secador | SILO CHEIO
MDF I | 2026-09-14 | B | 0.7270923 | 15.8 | 5578 | 3 | Rejeito | Abertura de nariz | Toco de placa
MDF I | 2026-09-14 | B | 1.9389128 | 15.8 | 5578 | 8 | CAPA | Arranque de Linha | Variação de peso e espessura devido fecha nariz com nivel alto no silo
MDF I | 2026-09-14 | B | 3.8778256 | 15.8 | 5578 | 16 | CAPA | Grecon prensado | Devido ao arranque de linha estar acompanhado de 3 grecons seguidos e com silo cheio, sem condições para rejeitar
MDF I | 2026-09-14 | C | 1.2118205 | 15.8 | 5578 | 5 | Por abertura de Nariz toco de placa | Grecon no secador
MDF I | 2026-09-14 | C | 1.9389128 | 15.8 | 5578 | 8 | CAPA | Arranque de Linha
MDF II | 2026-09-16 | B | 0.2423641 | 15.8 | 5578 | 1 | REJEITO | Abertura de Nariz | Rejeito da troca de produção
MDF II | 2026-09-16 | B | 0.7270923 | 15.8 | 5578 | 3 | REJEITO | Abertura de Nariz | Rejeito das aberturas de Nariz
MDF II | 2026-09-16 | C | 1.9389128 | 15.8 | 5578 | 8 | CAPA | Arranque da linha | 3 BOLHAS DEVIDO A NECESSIDADE DE RODAR COM MAIS PRESSÃO POR CAUSA DA POROSIDADE E 5 POR ARRANQUE DO REFINADOR.
MDF II | 2026-09-16 | C | 2.9083692 | 15.8 | 5578 | 12 | REJEITO | Abertura de Nariz | 7 ABERTURAS DE NARIZ, SENDO 5 POR GRECON E VARIAÇÃO DE PESO RESULTANDO EM BOLHA DEVIDO A NECESSIDADE DE RODAR COM MAIS PRESSÃO POR CAUSA DA POROSIDADE.
MDF II | 2026-09-17 | B | 4.847282 | 15.8 | 5578 | 20 | CAPA | Bolhas | Variação de Umidade por dificuldade de manter temperatura na Usina
MDF II | 2026-09-17 | B | 3.1507333 | 15.8 | 5578 | 13 | REJEITO | Bolhas | Variação de Umidade, dificuldade em secar 100% pinus
MDF II | 2026-09-17 | C | 0.9694564 | 15.8 | 5578 | 4 | Bolha | variação de umidade e peso | Variação de Umidade, dificuldade em secar 100% pinus. Placas do final do turno B para o C.
MDF II | 2026-09-17 | C | 2.1812769 | 15.8 | 5578 | 9 | Bolha | Variação de Peso na Formadora | Rodando com velocidade mais lenta pois a formadora estava perdendo nível, e mesmo com pressões em -40 e -30 gerou bolhas com 7,5 de umidade.
MDF II | 2026-09-17 | C | 2.9083692 | 15.8 | 5578 | 12 | REJEITO | Abertura de nariz | 9 aberturas de nariz, sendo 7 por grecon no secador. E VARIAÇÃO DE PESO RESULTANDO EM BOLHA DEVIDO A NECESSIDADE DE RODAR COM MAIS PRESSÃO POR CAUSA DA POROSIDADE.
MDF I | 2026-09-20 | B | 2.423641 | 15.8 | 5578 | 10 | CAPA | Grecon no secador | Devido silo com nível alto
MDF I | 2026-09-20 | B | 3.3930974 | 15.8 | 5578 | 14 | CAPA | Grecon no secador | Devido silo com nível alto
MDF I | 2026-09-20 | B | 3.6354615 | 15.8 | 5578 | 15 | CAPA | Variação de umidade e peso silo rej. cheio | Fechado nariz com bastante variação na linha de formação
MDF I | 2026-09-20 | B | 1.2118205 | 15.8 | 5578 | 5 | CAPA | Transdutor de Distância | Devido desalinhamento na prensa, e chapas ficarem paradas na prensa
MDF I | 2026-09-20 | B | 1.4541846 | 15.8 | 5578 | 6 | CAPA | Excesso de Temperatura | Temperatura da fibra aumentou consideravelmente, tendo que reduzir a temperatura da prensa posteriormente
MDF I | 2026-09-20 | B | 1.9389128 | 15.8 | 5578 | 8 | CAPA | Grecon no secador | Silo cheio, grecon prensado
MDF I | 2026-09-20 | B | 1.9389128 | 15.8 | 5578 | 8 | Rejeito | Abertura de nariz | Toco de placas
MDF I | 2026-09-20 | B | 0.2423641 | 15.8 | 5578 | 1 | Rejeito | Abertura de nariz | Toco de placas
MDF I | 2026-09-21 | B | 2.423641 | 15.8 | 5578 | 10 | CAPA | Variação de umidade e peso silo rej. cheio | Arranque de linha muito tempo parado, com bastante variação
MDF I | 2026-09-21 | B | 2.423641 | 15.8 | 5578 | 10 | Rejeito | Temperatura do óleo térmico | Arranque de linha com temperatura baixa no oleo, e variação de arranque
MDF II | 2026-09-18 | B | 0.4847282 | 15.8 | 5578 | 2 | REJEITO | Abertura de nariz | Metal e Setup
MDF II | 2026-09-18 | B | 1.441913 | 18.8 | 5578 | 5 | CAPA | Arranque da linha | Arranque da Linha
MDF II | 2026-09-18 | B | 2.3070608 | 18.8 | 5578 | 8 | CAPA | Bolhas | Variação de Umidade, GreCon
MDF II | 2026-09-18 | B | 1.1535304 | 18.8 | 5578 | 4 | REJEITO | Abertura de nariz | Paradas de linha
MDF II | 2026-09-18 | C | 6.0560346 | 18.8 | 5578 | 21 | CAPA | Bolhas | PENDENTE ARRANQUE DE LINHA TURNO B
MDF II | 2026-09-18 | C | 0.5767652 | 18.8 | 5578 | 2 | REJEITO | Arranque da linha
MDF II | 2026-09-18 | C | 0.5767652 | 18.8 | 5578 | 2 | CAPA | Arranque da linha
MDF II | 2026-09-19 | B | 1.1535304 | 18.8 | 5578 | 4 | REJEITO | Abertura de nariz | Grecon
MDF II | 2026-09-19 | B | 1.441913 | 18.8 | 5578 | 5 | CAPA | Bolhas | Variação de Umidade
MDF II | 2026-09-19 | C | 2.5954434 | 18.8 | 5578 | 9 | CAPA | Bolhas | Variação de Umidade
MDF II | 2026-09-19 | C | 2.5954434 | 18.8 | 5578 | 9 | REJEITO | Umidade Alta | bolhas e abertura de nariz
MDF II | 2026-09-20 | B | 1.1535304 | 18.8 | 5578 | 4 | REJEITO | Abertura de nariz | Rejeito das aberturas de Nariz
MDF II | 2026-09-20 | B | 6.9211824 | 18.8 | 5578 | 24 | CAPA | NIVEL ALTO NO SILO DE REJEITO | Grecon
MDF II | 2026-09-20 | C | 1.441913 | 18.8 | 5578 | 5 | REJEITO | Abertura de nariz
MDF II | 2026-09-20 | C | 0.8651478 | 18.8 | 5578 | 3 | CAPA | Arranque da linha
MDF II | 2026-09-21 | C | 2.9083692 | 15.8 | 5578 | 12 | REJEITO | Abertura de nariz | Eum acumulo na entrada do resfriador
MDF II | 2026-09-21 | C | 3.3930974 | 15.8 | 5578 | 14 | CAPA | Arranque da linha | 10 PENDENTE DO TURNO B
MDF II | 2026-09-22 | B | 2.1812769 | 15.8 | 5578 | 9 | REJEITO | Falha Sensor | Sensor da caçamba de rejeito com mal contato no cabo, rejeitando chapas
MDF II | 2026-09-22 | B | 0.92497185 | 6.7 | 5578 | 9 | CAPA | Arranque da linha | Arranque de linha
MDF II | 2026-09-22 | B | 0.71942255 | 6.7 | 5578 | 7 | REJEITO | Abertura de nariz | Grecon
MDF II | 2026-09-22 | B | 1.2332958 | 6.7 | 5578 | 12 | REJEITO | Abertura de nariz | Trancou placa na caçamba devido aberturas de Nariz po Grecon
MDF II | 2026-09-22 | C | 0.51387325 | 6.7 | 5578 | 5 | CAPA | Arranque da linha | Arranque de linha
MDF II | 2026-09-22 | C | 0.2055493 | 6.7 | 5578 | 2 | REJEITO | Abertura de nariz | 2 ABERTURAS DE NARIZ POR VARIAÇÃO DE UMIDADE E 1 POR FLUXO BAIXO NA ÁGUA DO SELO MECÂNICO DO REFINADOR.
MDF I | 2026-09-22 | B | 1.6965487 | 15.8 | 5578 | 7 | Rejeito | Abertura de nariz | Toco de placas
MDF I | 2026-09-22 | B | 1.2118205 | 15.8 | 5578 | 5 | CAPA | Arranque de Linha | Variação de umidade e peso após arranque do refinador
MDF I | 2026-09-22 | B | 1.4541846 | 15.8 | 5578 | 6 | CAPA | CAPA | Espessura alta após arranque
MDF I | 2026-09-22 | B | 1.2118205 | 15.8 | 5578 | 5 | CAPA | CAPA | Espessura fina
MDF I | 2026-09-22 | C | 1.4541846 | 15.8 | 5578 | 6 | CAPA | Arranque de Linha
MDF I | 2026-09-22 | C | 0.4847282 | 15.8 | 5578 | 2 | Por abertura de Nariz toco de placa | Abertura de nariz
MDF I | 2026-09-23 | A | 0.4847282 | 15.8 | 5578 | 2 | Por abertura de Nariz toco de placa | Abertura de nariz